## Лист1
С Т А Л Ь И Н С Т Р У М Е Н Т А Л Ь Н А Я
Сталь инструментальная углеродистая
Страны СНГ (ГОСТ,ТУ) | Зарубежные аналоги
| Германия (DIN) |  | США (AISI/ASTM)
У 7 | 1.1620 | C 70W2 | -
У 7А | 1.1520 | C 70W1 | -
У 8 | 1.1625 | C 80W2 | -
У 8А | 1.1525 | C 80W1 | W 108
У 10 | 1.1645 | C 105W2 | -
У 10А | 1.1545 | C 105W1 | W 110
У 11 | 1.1654 | C 110W | -
У 13 | 1.1663 | C 125W | W 112
Источник: metallopt.ru
Сталь инструментальная легированная
Страны СНГ (ГОСТ, ТУ) | Зарубежные аналоги
| Германия (DIN/BOHLER) |  | США (AISI/ASTM)
Х12 | 2080-01-01 | Х210Cr12 | D3
Х12В | 2436-01-01 | Х210CrW12 | -
Х12МФ* | 2379-01-01 | Х155CrVMo12-1 | D2
Х12МФ4-МП | - | К190РМ | -
95ХФ | 2210-01-01 | 115CrV 3 | L2
9Х1Ф | 2067-01-01 | 102Cr 6 | L3
9Г2Ф | 344061 | 90MnCrV 8 | O2
95ХГВФ | 222800 | 100MnCrW 4 | O1
3Х3В9Ф | 248733 | Х30WCrV9-3 | H21
95Х5ГМ | 2363-01-01 | Х100CrMoV5-1 | А2
95ХМ | 2303-01-01 | 100CrMo 5 | L7
95Х18 | 812667 | Х105CrMo17 | A473 (440C)
5ХНМ | 296944 | 55NiCrMoV 6 | L6
5ХВ2СФ | 237410 | 60WCrV 7 | S1
5Х3М2Ф | - | - | S7
5ХН2МФ | 297309 | 56NiCrMoV 7 | -
3Х3М3Ф | 2365-01-01 | Х32CrMoV3 3 | H10
4Х5МФС | 2343-01-01 | Х38CrMoV5-1 | H11
4Х5МФ1С | 2344-01-01 | Х40CrMoV5-1 | H13
*возможно производство методом порошковой металлургии
Источник: metallopt.ru
Сталь инструментальная быстрорежущая
Марка стали |  |  | Аналоги в стандартах США
Страны СНГ ГОСТ | Евронормы
Р0 М2 СФ10-МП | - | - | А11
Р2 М9-МП | S2-9-2 | 528873 | М7
Р2 М10 К8-МП | S2-10-1-8 | 491984 | М42
Р6 М5-МП | S6-5-2 | 527047 | М2
Р6 М5 К5-МП | S6-5-2-5 | 490523 | -
Р6 М5 Ф3-МП | S6-5-3 | 527412 | М3
Р6 М5 Ф4-МП | - | - | М4
Р6 М5 Ф3 К8-МП | - | - | М36
Р10 М4 Ф3 К10-МП | S10-4-3-10 | 477374 | -
Р6 М5 Ф3 К9-МП | - | - | М48
Р12 М6 Ф5-МП | - | - | М61
Р12 Ф4 К5-МП | S12-1-4-5 | 475548 | -
Р12 Ф5 К5-МП | - | - | Т15
Р18-МП | - | - | Т1
Источник: metaltrade.ru
Страны СНГ (ГОСТ, ТУ) | Зарубежные аналоги
| Германия (DIN) | BOHLER (D-016) | США (AISI/ASTM)
Р18* | 531430 | S 200 | Т 1
Р6М5* | 527047 | S600/S601 | М 2
Р6М5К5* | 490523 | S 705 | -
Р6М5Ф3-МП | 1.3342/1.3344 | S 790PM | М 3
Р6М5Ф4-МП | - | S 690PM | М 4
Р6М5Ф3К8-МП | - | S 590PM | М 36
Р10М2Ф5К8-МП | - | S 390PM | -
Р10М3Ф4К8-МП | - | - | -
Р12Ф3 | 517916 | - | -
Р12МФ4-MP | - | S 207PM | -
Р12К5Ф4-МП | - | S 308PM | -
Р12М6Ф5-МП | - | - | М 61
Р12МФ5К5-МП | 475548 | - | Т 15
Р0М2СФ10-МП | - | CPM 10V | А 11
*возможно производство методом порошковой металлургии
Источник: metallopt.ru
Сталь для отливок
Страны СНГ (ГОСТ) | Аналог | Страна, Стандарт
20ГЛ | A352 Gr LCC | США, ASTM A352
20ГЛ | A757 Gr A2Q | США, ASTM A757
20ГЛ | A216 Gr WCC | США, ASTM A216
30ГСЛ | A304(1330H) | США, ASTM A304
30ГСЛ | A322 (1330) | США, ASTM A322
20Л | A732 (1A) | США, ASTM A732
25Л | A352 Gr LCA | США, ASTM A352
25Л | A732 (2A) | США, ASTM A732
25Л | A216 Gr WCB | США, ASTM A216
30Л | A352 Gr LCB | США, ASTM A352
30Л | A216 Gr WCB | США, ASTM A216
35Л | A356 Gr1 | США, ASTM A356
40Л | А732 (3А) | США, ASTM А732
Источник: www.td-ksz.com
Страны СНГ (ГОСТ) | Аналог | Страна, Стандарт
20ГЛ | 1.1120 | Германия, DIN 17182
30ГСЛ | 1.1165 | Германия, DIN 17205
15Л | 1.0420 | Германия, DIN 1681
20Л | 1.0619 | Германия, DIN EN 10213-2
25Л | 1.0446 | Германия, DIN 1681
35Л | 1.0552 | Германия, DIN 1681
45Л | 1.0558 | Германия, DIN 1681
Источник: www.td-ksz.com
Страны СНГ (ГОСТ) | Аналог | Страна, Стандарт
30ГСЛ | AO35 MnSi5 | Венгрия, MSZ 8272
30ГСЛ | 30 GSL | Болгария, BDS 6550
30ГСЛ | T30 Si Mn12 | Румыния, STAS 1773
15Л | 15LII | Болгария, BDS3492
15Л | AM1 | Великобритания, B.S.3100 (91)
15Л | Ao 400 FK | Венгрия, MSZ 8276
15Л | L II 400 | Польша, PN/H 83152
15Л | OT 400-3 | Румыния, STAS 600
15Л | 422630 | Чехия, Словакия, CSN 422630
25Л | 161 grade 430 | Великобритания, B.S. 1504 (76)
25Л | 25 LII | Болгария, BDS 3492
25Л | Ao 450 FK | Венгрия, MSZ 8276
25Л | OT 450-3 | Румыния, STAS 600
25Л | 25LI | Болгария, BDS 3492
25Л | 422640 | Чехия, Словакия, CSN 422640
25Л | L 450 | Польша, PN/H 83152
30Л | 1505 | Швеция, SS
35Л | 35LII | Болгария, BDS 3492
35Л | A2 | Великобритания, B.S.3100 (91)
35Л | Ao 500 FK | Венгрия, MSZ 8276
35Л | L500 | Польша, PN/H8 3152
35Л | OT 500-1 | Румыния, STAS 600
35Л | 35LI | Болгария, BDS3492
35Л | 422650 | Чехия, Словакия, CSH 422650
35Л | G-30-57 | Финляндия, SFS 350
35Л | SCC | Япония, JIS G5111 (91)
40Л | 35LI | Болгария, BDS 3492
40Л | OT 550-1 | Румыния, STAS 600
40Л | CLA1 grade C | Великобритания, B.S. 3146 Part 1(74)
40Л | CLA8 grade C | Великобритания, B.S. 3146 Part 1(74)
40Л | G-30-57 | Финляндия, SFS 350
45Л | 45LI | Болгария, BDS 3492
45Л | A3 | Великобритания, B.S.3100 (91)
45Л | Ao550FK | Венгрия, MSZ 8276
Источник: www.td-ksz.com
С Т А Л Ь, С П Л А В Ж А Р О П Р О Ч Н Ы Е
Европа (EN) | Германия (DIN) | США (AISI) | Япония (JIS) | СНГ (GOST)
1027429 | X10CrAl7 |  |  | 10Х17СЮ
1031446 | X10CrAl13 | 405 |  | 10Х13СЮ
1038021 | X10CrAl18 | 442
1045326 | X10CrAl24 | 446
1087695 | X12CrNiTi18-9 | 321 H |  | 12Х18Н10Т
1069432 | X15CrNiSi20-12 | 309 |  | 20Х20Н14С2
1075642 | X12CrNi25-21 | 310 S |  | 20Х23Н18
1074181 | X15CrNiSi25-20 | 314 |  | 20Х25Н20С2
Источник: www.uvis.ua
С Т А Л Ь, С П Л А В К О Р Р О З И О Н Н О - С Т О Й К И Е
Европа (EN) | Германия (DIN) | США (AISI) | Япония (JIS) | СНГ (GOST)
768107 | X2CrNi12
954015 | X2CrTi12 | 409 | SUH 409
767011 | X6Cr13 | 410S | SUS 410 S | 08Х13
767742 | X6CrAl13 | 405 | SUS 405
769203 | X12CrN13 | 410 | SUS 410 | 12Х13
775777 | X15Cr13 | -410 | SUS 410 J1
774682 | X20Cr13 | -420 | SUS 420 J1 | 20Х13
777238 | X30Cr13 | -420 | SUS 420 J2 | 30Х13
778334 | X39Cr13 |  | SUS 420 J2 | 40Х13
779430 | X46Cr13 | -420 |  | 40Х13
772855 | X6Cr17 | 430 | SUS 430 | 12Х17
956937 | X2CrTi17
953285 | X3CrTi17 | 439 | SUS 430 LX | 08Х17Т
808284 | X6CrMo17-1 | 434 | SUS 434
952920 | X2CrTiNb18 | 441
957303 | X2CrMoTi18-2 | 444 | SUS 444
982140 | X5CrNiMoTi15-2
880236 | X10CrNi18-8 | -301 | SUS 301
883158 | X2CrNiN18-7 | 301 LN | SUS 301 LN
876949 | X5CrNI18-10 | 304 | SUS 304 | 08Х18Н10
877679 | X4CrNi18-12 | -305 | SUS 305 | 12Х18Н12
878775 | X2CrNi19-11 | 304 L | SUS 304 L | 03Х18Н11
964608 | X6CrNiTi18-10 | 321 | SUS 321 | 08Х18Н10Т
967895 | X6CrNiNb18-10 | 347 | SUS 347
913474 | X5CrNiMo17-12-2 | 316 | SUS 316
914569 | X2CrNiMo17-12-2 | 316 L | SUS 316 L
975565 | X6CrNiMoTi17-12-2 | 316 Ti | SUS 316 Ti | 10Х17Н13М2Т
971913 | X1CrNiMoTi18-13-2
925892 | X2CrNiMo18-14-3 | 316 L | SUS 316 L | 03Х17Н14М2
927353 | X2CrNiMoN17-13-5 | S 31726 | SUS 317
963877 | X1NiCrMoCu25-20-5 | N 08904
973374 | X3CrNiMnMoNbN 23-17-5-3 | S 34565
935754 | X2CrNiMoN22-5-3 | S 31803 | SUS 329 J3L
Европа (EN) | Германия (DIN) | США (AISI) | Япония (JIS) | СНГ (GOST)
Источник: www.uvis.ua
СНГ (ГОСТ) | Евронормы (EN) | Германия ( DIN) | США (AISI)
03 Х17 Н13 М2 | 914569 | X2 CrNiMo 17-12-2 | 316 L
03 Х17 Н14 М3 | 925892 | X2 CrNiMo 18-4-3 | -
03 Х18 Н11 | 878775 | X2 CrNi 19-11 | 304 L
03 Х18 Н10 Т-У | 1.4541-MOD | - | -
06 ХН28 МДТ | 950728 | X3 NiCrCuMoTi 27-23 | -
06 Х18 Н11 | 877679 | X4 CrNi 18-11 | 305 L
08 Х12 Т1 | 954015 | X6 CrTi 12 | 409
08 Х13 | 767011 | Х6 Cr 13 | 410S
08 Х17 Н13 М2 | 926257 | X5CrNiMo 17-13-3 | 316
08 Х17 Н13 М2 Т | 975565 | Х6 CrNiMoTi 17-12-2 | 316Ti
08 Х17 Т | 953285 | Х6 СrTi 17 | 430Ti
08 Х18 Н10 | 876949 | X5 CrNi 18-10 | 304
08 Х18 Н12 Т | 964608 | Х6 CrNiTi 18-10 | 321
10 Х23 Н18 | 1074546 | X12 CrNi 25-20 | 310S
10X13 | 769203 | X10 Cr13 | 410
12 Х18 Н10 Т | 1087695 | X12 CrNiTi 18-9 | -
12 Х18 Н9 | - | - | 302
15 Х5 М | 1994957 | Х12 СrMo 5 | 501
15 Х25 Т | 1039482 | Х8 CrTi 25 | -
20X13 | 774682 | Х20 Cr 13 | 420
20 Х17 Н2 | 787831 | X20 CrNi 17-2 | 431
20 Х23 Н13 | 1071259 | X7 CrNi 23-14 | 309
20 Х23 Н18 | 1074911 | X16 CrNi 25-20 | 310
20 Х25 Н20 С2 | 1074181 | X56 CrNiSi 25-20 | 314
03 Х18 АН11 | 880601 | X2 CrNiN 18-10 | 304LN
03 Х19 Н13 М3 | 926988 | X2 18-5-4 | 317L
03 Х23 Н6 | 899229 | X2 CrNiN 23-4 | -
02 Х18 М2 БТ | 957303 | X2 CrMoTi 18-2 | 444
02 Х28 Н30 МДБ | 972643 | X1 NiCrMoCu 31-27-4 | -
03 Х17 Н13 АМ3 | 923701 | X2 CrNiMoN 17-13-3 | 316LN
03 Х22 Н5 АМ2 | 935754 | X2 CrNiMoN 22-5-3 | -
03 Х24 Н13 Г2 С | 888271 | Х2 CrNi 24-12 | 309L
08 Х16 Н13 М2 Б | 978852 | X1 CrNiMoNb 17-12-2 | 316 Сd
08 Х18 Н12 Б | 967895 | X6 CrNiNb 18-10 | 347
08 Х18 Н14 М2 Б | 1.4583 Х10 CrNiMoNb | Х10 CrNiMoNb 18-12 | 318
08X19AH9 | - | - | 304N
08X19H13M3 | 931006 | X5 CrNiMo 17-13 | 317
08X20H11 | 887906 | X2 CrNi 21-10 | 308
08X20H20TЮ | 1076372 | X8 СrNiAlTi 20-20 | 334
08X25H4M2 | 935023 | X3 CrnImOn 27-5-2 | 329
08X23H13 | - | - | 309S
09X17H7 Ю | 974469 | X7 CrNiAl 17-7 | 631
1X16H13M2 Б | 978852 | Х6 CrNiMoNb 17-12-2 | 316Cd
10X13 СЮ | 1031446 | Х10 CrAlSi 13 | 405
12X15 | 767377 | X7 Cr 14 | 429
12X17 | 772855 | X6 Cr17 | 430
12X17M | 808284 | X6 CrMo 17-1 | 434
12X17MБ | 957668 | Х2 СrMoNb | 436
12X18H12 | 750575 | GX12 CrNi 18-11 | 305
12X17 Г9 АН4 | 903247 | Х12 CrMnNiN 18-9-5 | 202
15X9M | 2003723 | X12 CrMo 9-1 | 504
15X12 | - | - | 403
15X13H2 | - | - | 414
15X17H7 | 880236 | X12 CrNi 17-7 | 301
Источник: metaltrade.ru
А Л Ю М И Н И Й, С П Л А В А Л Ю М И Н И Я
Марка сплава по ГОСТ 1583-93 | Европейский стандарт | США | Япония | Франция | Италия | Велико-британия
| EN 1676 | ASTM, B179, B26, B85, AA, SAE | JIS, H5202, H2211, H2118 | NFA57-702 | UN14514 | BS14
АК8 | ENAB-42100 | 358.0 | AC4C.1 | A-S7G | - | -
(АЛ34) | (ENAB AlSi7Mg0.3) | 356.2
(A03562)
AK7 | ENAB-42000 | 357.0 | AC4C.1 | - | AlSi7Mg | -
| (ENAB AlSi7Mg) | 356.1
(A03561)
AK7ч | ENAB-42000 | 356.0 | AC4C.1 | A-S7GU3 | AlSi7MgTi | LM2
(AЛ9) | (ENAB AlSi7Mg) | 356.1
(A03561)
SG70A
АК7пч | ENAB-42100 | 356.2 | AC4C.2 | A-S7G | AlSi7Mg | -
(АЛ9-1) | (ENAB AlSi7Mg0.3) | (A03562)
АК12 | ENAB-44100 | A413.1 | AC3C.1 | A-S12G | G-Al-Si13 | LM6
(АЛ2) | (ENAB AlSi12(b)) | (A4131) |  | A-S13
Источник: www.aluminium-union.ru